## Лист1
Таблица 21. Сводная таблица расчёта паковок
Пряжа | Вид паковки | Линейная плотность пряжи, кг | Удельная плотность намотки, г/см | Объём, см | Расчётные величины |  |  | Сопряжённые величины
[5 empty] | Масса пряжи |  | Длина пряжи, м | Масса пряжи |  | Длина пряжи, м
[5 empty] | Клеёной, кг | Мягкой, кг |  | Клеёной, кг | Мягкой, кг
Основная | Бобина цилиндрическая | 29 | 0.42 | 3320.5 | - | 1.394 | 48089.66 | - | 1.395 | 48089
| Бобина коническая | 29 | 0.4 | 4927 | - | 1.97 | 67958.6 | - | 1.971 | 67958
| Сновальный валик | 29 | 0.5 | 588294.7 | - | 294.1 | 17247 | - | 317.5 | 18618
| Ткацкий навой | 29 | 0.5 | 526131.53 | 273.6 | 258.1 | 1894.4 | 268.4 | 253.2 | 1617.9
Уточная | Бобина цилиндрическая | 36 | 0.42 | 3320.5 | - | 1.394 | 36888.89 | - | - | -
628.2803.42-А.003.0000
Лист
Изм.Лист N докум. Подп. Дата