## Технологические параметры
1.6. ВЫБОР ТЕХНОЛОГИЧЕСКИХ ПАРАМЕТРОВ ПОДГОТОВКИ ПРЯЖИ ПО ПЕРЕХОДАМ ТЕХНОЛОГИЧЕСКОГО
ПРОЦЕССА ТКАЧЕСТВА
Таблица 16. Технические параметры выработки ткани «Бязь» артикул С-32БХ-206 по всем переходам ткацкого производства
Наименование показателей | Обозначение | Единицы измерения | Название перехода
|  |  | сновальный | мотальный | шлихтоваль-ный | проборный | привязка | ткачество | контроль и учёт
Марка машины |  |  | СП-140-4 | М-150-2 | ШБ-11/140-3 | ПСМ-250 | УП-5-250 | СТБ-250 | МКМ-250
Линейная плотность пряжи: основа | То | текс | 29 | 29 | 29 | 29 | 29 | 29 | 29
уток | Ту | текс | - | - | - | - | - | 36 | -
Скорость переработки | V | м/мин | 600 | 700 | 60 | 1506 |  | 230 | 60
Коэффициент полезного времени | КПВ |  | 0.43 | 0.775 | 0.643 | - | 0.51 | 0.74 | 0.52
Разводка щели нитеочистителя |  | мм | - | 0,51-0,64 | - | - | - | - | -
Натяжение пряжи (масса тормозных шайб) | m | г | 6 | 30-23 | - | - | - | - | -
Удельная плотность намотки |  |  | 0.5 | 0.4 | 0.5 | - | - | - | -
Номер узловязателя | Nузл |  | - | 2 | - | - | - | - | -
Вытяжка пряжи | B | % | - | - | 0,3-3,5 | - | - | - | -
Приклей |  | % | - | - | 6 | - | - | - | -
Влажной шлихтованной основы |  | % | - | - | 2003-12-06 | - | - | - | -
Температура шлихты в корыте |  |  | - | - | 90 | - | - | - | -
628.2803.42-А.003.0000.
Лист
Изм.Лист N докум. Подп. Дата